## GeoAFM
FemAFM(連続弾性体AFMシミュレータ) 操作手順書_04
HOPG(HighlyOriented Pyrolytic Graphite：高配向熱分解黒鉛)上に配置されたラクトン系高分子量ポリマー(CLG：εカプロラクトン・(L)ラクチド・グリコリド共重合体)の周波数シフトAFM像をシミュレーションによって求める[周波数シフト像モード]
| 設定内容 | 操作
1 | SPMシミュレータを起動する。
2 | 新しくprojectファイルを作る。 | メニューバーの[File]→[New]をクリックすると、[Create new project]というタイトルのボックスが現れる。そこで、"femafm_test004"とタイプする。すると、自動的に、"femafm_test004"という名前のprojectファイル用フォルダ、および、projectファイル"femafm_test004.pro"が作成される。
3 | 探針を選択する。 | まず最初に、[Project Editor]の[Setup]タブをクリックする。次に、 [Component]アイテムの上をマウスで右クリックすると、コンテキストメニューが表示される。そこで、[Add Tip]→[Pyramid]として、ピラミッド型探針を選択する。
4 | 探針のパラメータを決定する。 | [Pyramid]型探針の幾何学的形状を定めるために、[Set Pyramid Angle]というタイトルで現れたボックスの [angle (deg)]を"32.0"に設定する。
5 | 試料を選択する。 | [Component]アイテムの上を右クリックして、現れたコンテキストメニューで[Add Sample]→[Database]とすると、 [Sample DB View]というタイトルのウィンドウが表示される。そこで、データベースの先頭の[1clg-HOPG]をダブルクリックする。
6 | シミュレーション計算によって得られるAFM画像の解像度を設定する。 | メインウィンドウのメニューバーに表示されたアイテムを[FEM]および[Calculation]として、[Project Editor]の[FEM]タブをクリックする。次に、[simulation]→[ resolution]を"2.0"に設定する。
7 | 探針が走査を開始する点を、(x, y, z)=(-34, -80, 37)に設定する。 | [Project Editor]の[Setup]タブの[Component]→[Tip]→[Position]に、x="-34", y="-80", z="37"を入力する。
8 | 探針が走査する範囲を、 (w, d, h)=(68, 160, 0)に設定する。 | [Project Editor]の[Setup]タブの[Component]→[Tip]→[ScanArea]に、w="68", d="160", h="0"を入力する。
9 | 探針の物性値を設定する。 | [Project Editor]の[Setup]タブの[Component]→[Tip]→[Property]以下の物性値として、[young]76.5[Gpa], [poisson]0.22, [hamaker]50[zJ]を入力する。
10 | 試料の物性値を設定する。 | [Project Editor]の[Setup]タブの[Component]→[Sample]→[Property]以下の物性値として、[young]76.5[Gpa], [poisson]0.22, [hamaker]50[zJ]を入力する。
11 | 探針の密度、カンチレバーのばね定数を設定する。 | [Project Editor]の[FEM]タブをクリックする。[Tip]→[Property]以下において、[density]2329.0[kg/m3], [spring_constant]0.05[N/m]を入力する。
12 | 試料の表面張力を設定する。 | [Project Editor]の[FEM]タブにある[Sample]→[Property]以下において、[surface_tension]0.108[N/m]を入力する。
13 | カンチレバーの振幅、周波数を設定する。 | [Project Editor]の[FEM]タブにある[simulation]以下において、[amplitude]150.0[angstrom], [frequency]0.5[GHz]を入力する。
14 | 並列化計算の設定をする。 | [Project Editor]の[FEM]タブにある[OpenMP_threads]の値を"2"とする。(並列化計算を行う設定)
15 | シミュレーション・モードを設定する。 | [Project Editor]の[FEM]タブにある[simulation_mode]を、"femafm_frequency_shift"に設定する。
16 | FemAFMによる数値計算シミュレーションを実行する。 | メインウィンドウのメニューバーのアイテムが [FEM]および[Calculation]であることを確認してから、三角形の(スタート)アイコンをクリックする。すると、シミュレーション計算が開始される。
17 | シミュレーション結果を表示する。 | メインウィンドウのメニューバーのアイテム[Display]→[Result View]をクリックして、ファイル"femafm_simulation_frequency_shift.csv"を指定すると、新しいウィンドウにシミュレーション結果が表示される。[Result View]ウィンドウをマウスで右クリックすると、コンテキストメニューが現れて[3D View]オプションが選択可能となる。さらに、3DのAFM像をマウスで適切にドラッグすると、AFM像を好きなように3D回転させることが出来る。
最終的に得られる画面の様子